## Пример заполнения 8D
Приложение В
(обязательное)
Пример заполнения отчета по решению проблемы - 8D
8D № |  | 2012-005-1 |  |  | ОТЧЕТ ПО РЕШЕНИЮ ПРОБЛЕМЫ - 8D
[8 empty] | E-mail для отправки отчета: |  |  |  |  | umts.bap@mail.ru
Имя и код поставщика: |  |  |  | ООО "ТТК"/ 567890 |  |  |  | Наименование детали: |  |  |  |  | 0,8 мм 1250/2500 08 ПС | [5 empty] | Дата начала 8D: |  |  |  | 2012-03-17
Потребитель: |  |  |  | ОАО "FFF" |  |  |  | № чертежа: |  |  |  |  | ГОСТ 14918-80 | [5 empty] | № партии/ накладной: |  |  |  | 211/2345-90
Основание (вход. документ, дата): |  |  |  | а/б 238 от 16.03.12 |  |  |  | Первичное описание проблемы (из претензии): |  |  |  |  | Завышена серповидность
D1 | ФОРМИРОВАНИЕ КОМАНДЫ | [5 empty] | ФИО |  |  |  | Должность |  |  |  |  | Тел/Факс: |  |  |  |  | E-mail:
Руководитель группы 8D: | [6 empty] | Иванов Иван Иванович |  |  |  | главный технолог |  |  |  |  | (8482) 75-82-76
D2 | ПОДРОБНОЕ ОПИСАНИЕ ДЕФЕКТА
Повторяемость дефекта: | [10 empty] | Акт(ы) исследования дефекта №: | [5 empty] | 194 от 26.02.2012
Факт. разм параметра забракованных изделий/ материалов: | [7 empty] | 3,0 - 3,5 mm на 1 м |  |  |  |  | по НТД (КД, ТУ, ГОСТ) : |  |  |  | не более 1,5 мм на 1 м длины
№ ТУ/ГОСТ / дата: |  |  |  | ГОСТ 14918-80/31.03.80 | [6 empty] | №чертежа (извещения/дата): |  |  |  | не применимо
Фото/образец дефекта: | [7 empty] | Количество забракованных изделий /из объема партии: | [8 empty] | 6,тн /120 тн
Место обнаружения дефект (вх. контроль, конвейер, эксплуатация): | [14 empty] | ОАО "FFFF" (уч 101)
Условия хранения/ установки /эксплуатации, могли быть нарушены потребителем (укажите конкретное требование ТУ, ГОСТ, проч. и описание нарушения): | [14 empty] | не применимо
Причины пропуска дефекта потребителю | [10 empty] | Да | Нет | Укажите инструмент применяемый при контроле и основные причины пропуска дефекта потребителю.
Применяются ли какие-либо методы контроля (обнаружения) для данного дефекта? | [12 empty] | 1. неправильная настройка (сборка) дисковых ножей 2. повышеннвй люфт блока ножей
Идентичен ли метод используемый для обнаружения дефектной продукции методу использованному потребителем?
Правильно ли выполняется соответствующий контроль (технология, инструмент, компетентность, объем, выборка и т.д.)?
Данный дефект не может возникнуть после выполнения контроля?
Метод контроля (технология,СИ, объем выборки, периодичность, СИ, условия, допуска и т.д.) пригоден для гарантированного выявления всех дефектных изделий?
D3 | CРОЧНЫЕ ДЕЙСТВИЯ | [5 empty] | ! Укажите действия, которые обеспечат 100% защиту потребителя от поставки несоответствующей продукции до момента признания результативности корректирующих действий (D6)! | [15 empty] | ! Cрок D1-D3 < 24 ч !
Срочная проверка запасов | [8 empty] | Проверено, шт |  | Брак, шт |  | Сдерживающие действия (дополнительный 100% контроль) см. приложение №2
| Продукция на складах у потребителя: | [7 empty] | 100т |  | 4т |  | Метод контроля (в т.ч. инструмент) для сдерживания дефектов (фото): | [6 empty] | Линейка (1м)
| Продукция в пути к потребителю: | [7 empty] | 200т |  | при поступлении потребителю |  | Дата введения (документ) дополнительного 100% контроля: | [6 empty] | 2012-03-17
| Продукция на консигнационных (арендованных) складах: | [7 empty] | нет |  | нет |  | Дата начала поставок партий (№) прошедших сдерживающий контроль: | [6 empty] | 2012-03-18
| Продукция на складах поставщика: | [7 empty] | 150т |  | 5т |  | Способ маркировки продукции, прошедшей сдерживающий контроль: | [6 empty] | Штамп ОТК 999 (ярлык)
| Продукция на складах субпоставщика: | [7 empty] | нет |  | нет |  | ! Сдерживание может быть отменено после получения положительного заключения о результативности действий (D6) !
! 1-й ОТЧЕТ (D1-D3) направить в ОАО "Белкард" не позднее 24 ч с момента поступления рекламации ------------------------------------------------------------------------------------------------------------------------------------------------------------------------------------------------------------------------
D4 | ОПРЕДЕЛЕНИЕ ПРИЧИН | [5 empty] | Для определения коренных причин дефекта, сфорулируйте механизм его возникновения и примените методы: 5почему?, причинно-следственная диаграмма, АРИЗ, провокация дефекта, SPC, FTA - "Дерево отказов" (см.чек-лист)!
Последний протокол PFMEA (до внедрения 8D) № / версия: | [6 empty] | FB2292-1300025 |  |  | Идентичен ли выявленный дефект потенциальному отказу:
значимость |  |  | 7 |  | возникновение |  |  | 4 |  | обнаружение |  |  |  | 6 |  | ПЧР |  | 168 |  | ПЧРмакс |  |  | 100
Механизм возникновения дефекта | [12 empty] | Коренные причины возникновения дефекта
Наладочная деталь с завышенной шероховатостью смешалась с готовой продукцией (у поставщика) - при взаимодействии со счеточным узлом шероховатость коллектора якоря двигателя приводит к повышенному шуму | [12 empty] | В конструкции: Шероховатость коллектора якоря двигателя не соответствует чертежу (дефект поставщика).
В технологии: Наладочная деталь попала в тару с готовой продукцией (у поставщика на операции №20 шлифовка) - см. план корректирующих действий поставщика от 29.03.08.
D5 | РАЗРАБОТКА ДЕЙСТВИЙ |  |  |  | D6 |  | ВНЕДРЕНИЕ ДЕЙСТВИЙ |  |  | ! Для каждой причины в первую очередь должна быть рассмотрена возможность технического решения проблемы !
Причина (D5) | [6 empty] | Действия (D5) см. приложение №1, 3 | [8 empty] | Срок (план) (D5) |  | Ориентиро-вочные затраты (D5) |  | Исполнитель (D5) |  | Дата внедрения/ подтверждающий документ (D6)
Сумма (тыс руб)
1. Неправильная настройка (сборка) дисковых ножей | [6 empty] | 1. Разработать визуализированную инструкцию. По настройке дисковых ножей | [8 empty] | 2012-03-31 |  | 320 |  | Свиридов А.В. |  | 31.03.2012 / (РИ 150)
[7 empty] | 2. Разместить на рабочем месте и обучить персонал | [8 empty] | 2012-04-05 |  | нет |  | Матросова О.С. |  | 2012-04-05
2. Повышенный люфт блока ножей | [6 empty] | 1. Ввести диагностическое обслуживание /принудительную замену /заточку блока ножей с замером люфтов | [8 empty] | 2012-04-06 |  | нет |  | Иванов М.И. |  | 2020-04-06
[7 empty] | 2. Внести изменения в систему ППО | [8 empty] | 2012-04-07 |  | нет |  | Иванов М.И. |  | 2020-04-07
Метод оценки результативности действий (D5) | [8 empty] | Дата оценки (план) (D5) |  |  | Ответственный за проверку (D5) |  |  |  |  | Дата оценки (факт) (D6) |  |  |  | Заключение о результативности (D6)
Снижение дефектов серповидность на 50% по результатам контроля контроля нв оп.150 и 180 | [8 empty] | 2012-04-27 |  |  | Сиямкин В.Г. (ОТК) |  |  |  |  | 2012-04-27 |  |  |  | Результативно
0 дефектов в зоне сдерживания по результатам приемки 20 последовательных партий | [8 empty] | 2012-05-05 |  |  | Сиямкин В.Г. (ОТК) |  |  |  |  | 2012-04-28 |  |  |  | Результативно
[12 empty] | Дата отмены сдерживания : |  |  |  |  | 2012-04-28
D7 | ИЗМЕНЕНИЕ ДОКУМЕНТАЦИИ И РАСПРОСТРАНЕНИЕ ДЕЙСТВИЙ
Изменить | [5 empty] | № док-та |  | Исполнитель |  |  | Дата выполнения |  | Изменить |  |  |  | № док-та |  |  | Исполнитель |  |  | Дата выполнения
DFMEA | [5 empty] | не применимо |  | не применимо |  |  |  |  | Рабочая инструкция контролера/наладчика/ оператора и т.д. |  |  |  | РИК 1803 |  |  | Скобелева |  |  | 2012-04-16
PFMEA | [5 empty] | PFMEA №150 |  | Федоров М.М. |  |  | 2012-05-14 | [5 empty] | РИК 1806 |  |  | Скобелева |  |  | 2012-04-17
План управления | [5 empty] | ПУС 08 ПС |  | Иванов А.В. |  |  | 2012-05-16 |  |  | Чек-лист по вн.аудиту |  |  | ЧЛ 025/12 |  |  | Разумович |  |  | 31.04.2012
Карта потока процесса | [5 empty] | КП 08 ПС |  | Иванов А.В. |  |  | 2012-05-16 |  |  | Средства измерения: |  |  | НП |  |  | НП |  |  | НП
Тех. процесс | [5 empty] | ТП 1324 |  | Федоров М.М. |  |  | 2012-05-14 |  | Прочее:
Распространить на процесс / продукт | [15 empty] | Руководитель проекта |  |  |  |  | № плана действий
Наименование | [9 empty] | № чертежа (ТУ, ТП и т.д.)
D8 | ПРИЗНАНИЕ РЕЗУЛЬТАТОВ
Обновленный протокол PFMEA (после внедрения 8D) № / версия: | [6 empty] | 021/3 | Потенциальный отказ: |  |  | Серповидность
значимость |  |  | 5 |  | возникновение |  |  | 3 |  | обнаружение |  |  |  | 5 |  | ПЧР |  | 75 |  | ПЧРмакс |  |  | 100
Участники команды | [6 empty] | Этапы | Участники команды |  |  |  |  | Этапы |  |  | Участники команды | [5 empty] | Этапы
Иванов А.В. - гл. техн. | [6 empty] | D1,D4,D5,D7 | Разумович О.Т. |  |  |  |  | D4,D7
Скобелева Т.В. - нач. ОТК | [6 empty] | D2,D3,D5 | Федоров М.М. - вед. техн. |  |  |  |  | D4,D7
[7 empty] | РУКОВОДСТВО по обеспечению качества для поставщиков | [9 empty] | ред. № 3 от 22.06.2021г. отснование______________ |  |  |  |  | Всего: ____ стр._______

## Инструкция по заполнению 8D
ИНСТРУКЦИЯ ПО ЗАПОЛНЕНИЮ ОТЧЕТА 8D
1. | Присвоение номера отчета осуществляется ответственным специалистом ОТК в момент инициирования процесса решения проблем и начала оформления отчета по правилу:
ХХХХ-ХХХ/1 порядковый номер этапа (1,2,3) присваивается по мере выполнения порядковый номер отчета 8D год регистрации
2. | Один отчет 8D оформляется на один вид дефекта по конкретной рекламации.
3. | Отчет по мере его заполнения на разных этапах процесса решения проблем должен направляться в сроки и с содержанием согласно таблице, если иное не установлено потребителем:
| Версии отчета |  | Срок направления отчета с момента получения рекламации/запроса от потребителя | Заполненные разделы отчета
| I |  | не более 24 часов, если иное не установлено потребителем | c D1 по D3
| II |  | не более 10 (десяти) рабочих дней, если иное не установлено потребителем (н-р, ПАО "КАМАЗ" - 5 (пяти) дней) | c D4 по D5
| III |  | не более 20 рабочих дней, если иное не установлено потребителем (н-р, ПАО "КАМАЗ" - 10 (десяти) дней) | c D6 по D8
4. | Все графы соответствующей версии отчета должны быть заполнены. Если соответствующее поле отчета не применимо к конкретной ситуации указывать "НП".
5. | Если информация при заполнении отчета не помещается в соответствующем поле (полях) воможно:
| а) | уменьшение шрифта до размера не менее №8;
| б) | добавление в отчет дополнительных строк (не столбцов!!!);
| в) | использование развернутых приложений к отчету, на которые делается ссылка в соответствующем поле и, которые становятся после оформления неотъемлемой частью отчета.
6. | Оформленный отчет должен направляться в электронном по е-mail после его утверждения организации.
7. | Каждая новая версия отчета, направляемая по е-mail, должна быть утверждена подписью ответственного представителя потребителя, официально уполномоченного. Допускается утверждение подписью директором.
8. | К отчету должны прилагаться документы, подтвержающие выполнение тех или иных этапов (акты, протоколы, чек-листы, фото, результаты исследований и т.д.).
9. | Если отчет не принят, то не позднее 1-го рабочего дня с ответственным специалистом потребителя должны быть согласованы дальнейшие действия по корректировке/исправлению и дате повторного направления отчета.

## 8D с примечанием
8D № |  | ОТЧЕТ ПО РЕШЕНИЮ ПРОБЛЕМЫ - 8D
[5 empty] | E-mail для отправки отчета: |  |  |  |  | kamaleev@kamaz.org
Имя и код поставщика: |  |  |  |  | Наименование детали: | [9 empty] | Дата начала 8D:
Потребитель: |  |  |  |  | № чертежа: | [9 empty] | № партии/ накладной:
Основание (вход. документ, дата): |  |  |  |  | Первичное описание проблемы (из претензии):
D1 | ФОРМИРОВАНИЕ КОМАНДЫ |  |  | ФИО |  |  |  | Должность |  |  |  | Тел/Факс: |  |  |  |  | E-mail:
Руководитель группы 8D:
D2 | ПОДРОБНОЕ ОПИСАНИЕ ДЕФЕКТА
Повторяемость дефекта: | [7 empty] | Акт(ы) исследования дефекта №:
Факт. разм параметра забракованных изделий/ материалов: | [9 empty] | по НТД (КД, ТУ, ГОСТ) :
№ ТУ/ГОСТ / дата: | [7 empty] | №чертежа (извещения/дата):
Фото/образец дефекта: |  |  |  |  | Количество забракованных изделий /из объема партии:
Место обнаружения дефект (вх. контроль, конвейер, эксплуатация):
Условия хранения/ установки /эксплуатации, могли быть нарушены потребителем (укажите конкретное требование ТУ, ГОСТ, проч. и описание нарушения):
Причины пропуска дефекта потребителю | [7 empty] | Да | Нет | Укажите инструмент применяемый при контроле и основные причины пропуска дефекта потребителю.
Применяются ли какие-либо методы контроля (обнаружения) для данного дефекта?
Идентичен ли метод используемый для обнаружения дефектной продукции методу использованному потребителем?
Правильно ли выполняется соответствующий контроль (технология, инструмент, компетентность, объем, выборка и т.д.)?
Данный дефект не может возникнуть после выполнения контроля?
Метод контроля (технология,СИ, объем выборки, периодичность, СИ, условия, допуска и т.д.) пригоден для гарантированного выявления всех дефектных изделий?
D3 | CРОЧНЫЕ ДЕЙСТВИЯ |  |  | ! Укажите действия, которые обеспечат 100% защиту потребителя от поставки несоответствующей продукции до момента признания результативности корректирующих действий (D6)! | [14 empty] | ! Cрок D1-D3 < 24 ч !
Срочная проверка запасов | [5 empty] | Проверено, шт |  | Брак, шт |  | Сдерживающие действия (дополнительный 100% контроль) см. приложение №2
| Продукция на складах у потребителя: | [8 empty] | Метод контроля (в т.ч. инструмент) для сдерживания дефектов (фото):
| Продукция в пути к потребителю: | [8 empty] | Дата введения (документ) дополнительного 100% контроля:
| Продукция на консигнационных (арендованных) складах: | [8 empty] | Дата начала поставок партий (№) прошедших сдерживающий контроль:
| Продукция на складах поставщика: | [8 empty] | Способ маркировки продукции, прошедшей сдерживающий контроль:
| Продукция на складах субпоставщика: | [8 empty] | ! Сдерживание может быть отменено после получения положительного заключения о результативности действий (D6) !
! 1-й ОТЧЕТ (D1-D3) направить в ОАО "Белкард" не позднее 24 ч с момента поступления рекламации ----------------------------------
D4 | ОПРЕДЕЛЕНИЕ ПРИЧИН |  |  | Для определения коренных причин дефекта, сфорулируйте механизм его возникновения и примените методы: 5почему?, причинно-следственная диаграмма, АРИЗ, провокация дефекта, SPC, FTA - "Дерево отказов" (см.чек-лист)!
Последний протокол PFMEA (до внедрения 8D) № / версия: | [6 empty] | Идентичен ли выявленный дефект потенциальному отказу:
значимость |  | возникновение |  |  |  |  | обнаружение |  |  |  |  | ПЧР |  | 0 |  | ПЧРмакс |  |  | 100
Механизм возникновения дефекта | [9 empty] | Коренные причины возникновения дефекта
D5 | РАЗРАБОТКА ДЕЙСТВИЙ | D6 |  | ВНЕДРЕНИЕ ДЕЙСТВИЙ |  |  | ! Для каждой причины в первую очередь должна быть рассмотрена возможность технического решения проблемы !
Причина (D5) |  |  |  | Действия (D5) см. приложение №1, 3 | [7 empty] | Срок (план) (D5) |  | Ориентиро-вочные затраты (D5) |  | Исполнитель (D5) |  | Дата внедрения/ подтверждающий документ (D6)
Сумма (тыс руб)
Метод оценки результативности действий (D5) | [5 empty] | Дата оценки (план) (D5) |  |  | Ответственный за проверку (D5) |  |  |  | Дата оценки (факт) (D6) |  |  |  | Заключение о результативности (D6)
Дата отмены сдерживания :
! 2-й ОТЧЕТ (D4-D5) направить в ОАО "Белкард" не позднее 5 дней с момента поступления рекламации
D7 | ИЗМЕНЕНИЕ ДОКУМЕНТАЦИИ И РАСПРОСТРАНЕНИЕ ДЕЙСТВИЙ
Изменить |  |  | № док-та |  | Исполнитель |  |  | Дата выполнения |  | Изменить |  |  | № док-та |  |  | Исполнитель |  |  | Дата выполнения
DFMEA | [9 empty] | Рабочая инструкция контролера/наладчика/ оператора и т.д.
PFMEA
План управления | [10 empty] | Чек-лист по вн.аудиту
Карта потока процесса | [10 empty] | Средства измерения:
Тех. процесс | [9 empty] | Прочее:
Распространить на процесс / продукт | [11 empty] | Руководитель проекта |  |  |  |  | № плана действий
Наименование | [6 empty] | № чертежа (ТУ, ТП и т.д.)
D8 | ПРИЗНАНИЕ РЕЗУЛЬТАТОВ
Обновленный протокол PFMEA (после внедрения 8D) № / версия: |  |  |  |  | Потенциальный отказ:
значимость |  | возникновение |  |  |  |  | обнаружение |  |  |  |  | ПЧР |  | 0 |  | ПЧРмакс |  |  | 100
Участники команды |  |  |  | Этапы | Участники команды |  |  |  |  | Этапы |  | Участники команды | [5 empty] | Этапы
! 3-й ОТЧЕТ (D6-D8) направить в ОАО "Белкард" не позднее 10 дней с момента поступления рекламации.
Note on A47: Указать метод оценки результативности внедренных действий. Пример: "0" дефектов по результатам приемки 5000 деталей, Cpk/Ppk>1,67 и проч.
Note on C1: Например: 223/1 (первый отчет по 223 проблеме). Присваивается поставщиком
Note on E5: Указать № и Дату поступления претензии
Note on N5: Описание несоответствия из первичного документа (см. "основание")
Note on L9: Должны быть указаны реквизиты документа(ов), подтверждающих проведенный анализ вида дефекта: АКТы исследования забракованной продукции, протоколы комиссии по рассмотрению рекламаций, протоколы испытаний, карты замеров и т.д.). По запросу данные документы требуется приложить и/или предоставить потребителю.
Note on I10: Фактический размер характеристики забракованных изделий или ее разброс. Может быть получен в результате испытаний / измерений / проверки
Note on R10: Допуск, предельно допустимое значение харакетристики. Определяется согласованной с Заказчиком документацией. При отсутствии согласованной документации определяется поставщиком на основе поступившей рекламации и согласовывается с потребителем
Note on U24: Укажите тип средства измерения для проведения дополнительного контроля
Note on A36: Механизм возникновения дефекта - это физический, химический, электрический, тепловой, прочий или комбинированный процесс, который приводит к отказу. Механизм возникновения отказа – это процесс или цепочка событий, которые последовательно демонстрируют как коренная причина развивается в конкретный дефект. Например: некачественная наладка штампа (коренная причина) вызывает прослабление крепежа верхней секции штампа, следующее за этим смещение верхней секции вызывает перекос и несоосность пуансона и матрицы и следующие за этим излом пуансона и непробитие отверстия в детали или ее разрыв (дефект). Можно записать так: НЕКАЧЕСТВЕННАЯ НАЛАДКА ШТАМПА (кор.причина)>прослабление крепежа>перекос(несоосность) матрицы и пуансона>излом пуансона>ОТСУТСТВИЕ ОТВЕРСТИЯ В ДЕТАЛИ 2101-310 (Дефект).
Note on N15: Приводится обоснованное подтверждение того, почему дефект не был обнаружен (выявлен) действующими на разных стадиях процесса мерами контроля, анализа, мониторинга.
Note on A41: Укажите отдельно каждую коренную причину
Note on W41: АКТа внедрения, протокол комиссии, Отчет по аудиту и т.д.